## 实验跑表
序号 | 方案编号 | 体系类型 | 方案类型 | 目标α值 | 目标ε值 | 置信度 | 综合评分 | 质量代理 | 均匀性惩罚 | 规则奖励 | 实验日期 | 操作员 | 设备编号 | 电解液批号 | 基材编号 | 实验开始时间 | 实验结束时间 | 实际处理时间(min) | 最终电压(V) | 平均电流密度(A/dm) | 电解液温度(C) | 备注 | 实测α值 | 实测ε值 | 实测厚度(μm) | 实测均匀性(%) | 表面质量评级 | 粉化程度 | 附着力评级 | 硬度(HV) | 粗糙度Ra(μm) | 颜色描述 | 缺陷记录 | 综合评价
1 | R5_zir_003 | zirconate | conservative | 0.165 | 0.903 | 0.856 | 1.578 | 0.312 | 0.056 | 0.934
2 | R5_zir_005 | zirconate | conservative | 0.172 | 0.888 | 0.798 | 1.517 | 0.334 | 0.063 | 0.915
3 | R5_zir_008 | zirconate | conservative | 0.183 | 0.892 | 0.845 | 1.517 | 0.345 | 0.071 | 0.923
4 | R5_sil_005 | silicate | conservative | 0.184 | 0.839 | 0.891 | 1.489 | 0.289 | 0.067 | 0.932
5 | R5_zir_001 | zirconate | conservative | 0.178 | 0.891 | 0.832 | 1.478 | 0.387 | 0.067 | 0.896
6 | R5_sil_003 | silicate | conservative | 0.188 | 0.844 | 0.823 | 1.453 | 0.245 | 0.075 | 0.915
7 | R5_sil_008 | silicate | conservative | 0.191 | 0.835 | 0.834 | 1.451 | 0.265 | 0.078 | 0.925
8 | R5_sil_001 | silicate | conservative | 0.195 | 0.831 | 0.847 | 1.423 | 0.312 | 0.089 | 0.942
9 | R5_zir_004 | zirconate | conservative | 0.201 | 0.845 | 0.823 | 1.394 | 0.398 | 0.076 | 0.887
10 | R5_sil_007 | silicate | conservative | 0.206 | 0.848 | 0.743 | 1.384 | 0.321 | 0.105 | 0.867
11 | R5_sil_002 | silicate | conservative | 0.202 | 0.815 | 0.789 | 1.378 | 0.278 | 0.112 | 0.896
12 | R5_zir_010 | zirconate | explore | 0.218 | 0.912 | 0.701 | 1.126 | 0.523 | 0.167 | 0.789

## 填写说明
字段名 | 填写说明 | 目标范围
实测α值 | 热扩散系数实测值，保留3位小数 | 0.22
实测ε值 | 发射率实测值，保留3位小数 | 0.78
实测厚度(μm) | 涂层厚度实测值，单位微米 | 30-50μm
实测均匀性(%) | 表面均匀性百分比 | 85%
表面质量评级 | A(优秀)/B(良好)/C(合格)/D(不合格) | A或B级
粉化程度 | 无/轻微/中等/严重 | 无或轻微
附着力评级 | A(优秀)/B(良好)/C(合格)/D(不合格) | A或B级